## 技术公告
序号 | 公告序号 | 技术分类 |  |  | 技术名称 |  | 公告类型 |  | 主要技术性能及特点 |  | 适用范围 |  | 生效时间
|  | 领域 | 类目 | 类别 | 原内容 | 更正后内容 | 原内容 | 更正后 | 原内容 | 更正后内容 | 原内容 | 更正后内容 | 原内容 | 更正后内容
1 | 68 | 三 工程勘察 | 工程勘察 | 工程物探 | 地下金属管线探测仪 |  | 推 |  | 采用电磁法探测技术，深度大于5米，平面定位误差≤5cm+5%，深度定位误差≤5cm+10%，工作温度﹣20～+50℃，仪器性能稳定。 | 采用电磁法探测技术，深度（h）大于5米，平面定位误差≤5cm+0.05h，深度定位误差≤5cm+0.1h，工作温度﹣20～+50℃，仪器性能稳定。 | 无更正内容 |  | 无更正内容
2 | 83 | 四 住宅产业化 | 厨房卫生间部品体系 | 厨房与卫生间部品 | 变压防串烟防倒灌排气系统 | 变压排气系统 |  |  | 无更正内容
3 | 84 |  |  |  | 螺旋升降式铸铁水嘴 |  | 禁 | 限 |  |  | 禁止用于住宅建筑 | 不得用于住宅建筑
4 | 86 |  |  | 卫生间部品 | 装配式卫生间管道墙系统 | 墙体隐蔽式同层排水系统 | 推 |  |  |  | 无更正内容
5 | 88 |  |  |  | 坐便器（＞9L） |  | 禁 | 限 |  |  | 禁止用于住宅建筑 | 不得用于住宅建筑
6 | 93 |  | 设备部品体系 | 管道系统 | 冷镀锌钢管
7 | 94 |  |  |  | 砂模铸造铸铁排水管
注：“原内容”中，用下划线示意的部分是需要更正的内容。
8 | 99 | 五 建 筑 节 能 | 外围护结构保温隔热技术 | 外墙保温技术 | 膨胀聚苯板薄抹灰外墙外保温系统 |  | 推 |  | 该系统以聚合物砂浆作粘接剂，将EPS板固定在墙体外侧（若需要时也可用锚栓做辅助固定），并在外表面再做聚合物砂浆薄抹灰耐碱玻纤网格布保护层和饰面层，但粘结剂应承受该系统全部负载。该系统抗风压值Rd不小于风荷载设计值，安全系数K应不小于1.5；首层墙面和门窗口易受碰撞部位10J级，二层以上墙面3J级；水中浸泡1h，系统的吸水量＜1.0kg/m²；30次冻融循环后，保护层无空鼓、脱落和渗水裂缝，保护层与保温层的拉伸粘结强度≥0.1MPa；系统的保温隔热性能、抹面层不透水性和保护层蒸气渗透阻符合要求。玻纤网耐碱断裂强力≥750N/50mm，耐碱强力保留率≥50%；节能效果可满足行业标准《外墙外保温技术规程》的要求。 | 该系统以聚合物砂浆作胶粘剂，将EPS板固定在墙体外侧（需要时也可用锚栓做辅助固定，但胶粘剂应承受该系统全部荷载），并在外表面做聚合物砂浆薄抹灰玻纤网格布保护层和饰面 层。胶粘剂与基层墙体粘接强度≥0.60MPa，与EPS板粘接强度≥0.1MPa。玻纤网耐碱断裂强力≥750N/50mm，耐碱断裂强力保留率≥ 50%。系统抗风压值不小于风荷载设计值，经耐侯试验后，系统表面不出现渗水裂缝、空鼓、起皮、剥落。首层墙面和门窗口易受碰撞部位抗冲击10J级，二层以上墙面3J级。 | 无更正内容 |  | 无更正内容
注：“原内容”中，用下划线示意的部分是需要更正的内容。
9 | 100 | 五 建 筑 节 能 | 外围护结构保温隔热技术 | 外墙保温技术 | 膨胀聚苯板与混凝土一次现浇外墙外保温系统 |  | 推 |  | 该系统是将内侧面开有水平方向齿槽，并在内外侧表面均满喷界面砂浆的EPS板，置于墙体外模板内侧，同时设置若干锚栓作为辅助固定件，待浇灌混凝土后，墙体与EPS板以及锚栓结合为一体。在模板拆除后，在EPS板外侧表面再抹（或不抹）胶粉聚苯颗粒浆料找平层，表面再做耐碱玻纤网格布抗裂砂浆保护层和饰面 层。该系统抗风压值Rd不小于风荷载设计值，安全系数K≥ 1.5；首层墙面和门窗口易受碰撞部位10J级，二层以上墙面3J级；系统水中浸泡1h，吸水量＜1.0kg/m²；系统30次冻融循环后保护层无空鼓、脱落和渗水裂缝，保护层与保温层的拉伸粘结强度≥0.1MPa，破坏部位位于保温层；系统的保温隔热性能、抹面层不透水性和保护层蒸气渗透阻符合要求。玻纤网耐碱断裂强力≥750N/50mm，耐碱强力保留率≥50%。节能效果可满足行业标准《外墙外保温技术规程》的要求。 | 该系统是将内侧面开有水平方向齿槽，并将在内外侧表面均满喷界面砂浆的EPS板，置于墙体外模板内侧，同时设置若干锚栓作为辅助固定件，待浇灌混凝土后，墙体与EPS板以及锚栓结合为一体。在模板拆除后，如局部有不平整处可用聚苯颗粒砂浆找平，然后在EPS板外侧做玻纤网格布聚合物砂浆保护层和饰面层。系统与混凝土墙体粘接强度≥0.10MPa，玻纤网耐碱断裂强力≥750N/50mm，耐碱强力保留率≥50%。系统抗风压值不小于风荷载设计值，经耐侯试验后，系统表面不出现渗水裂缝、空鼓、起皮、剥落。首层墙面和门窗口易受碰撞部位抗冲击10J级，二层以上墙面3J 级。 | 无更正内容 |  | 无更正内容
注：“原内容”中，用下划线示意的部分是需要更正的内容。
10 | 101 | 五 建 筑 节 能 | 外围护结构保温隔热技术 | 外墙保温技术 | 机械固定钢丝网架膨胀聚苯板外墙外保温系统 |  | 推 |  | 该系统是用锚栓或预埋钢筋等机械固定件，将穿透的EPS钢丝网架板固定在墙体外侧，并在表面再做抗裂水泥砂浆抹面层和饰面层。该系统抗风压值Rd不小于风荷载设计值，安全系数K≥ 2；首层墙面和门窗口易受碰撞部位10J级，二层以上墙面3J级；系统水中浸泡1h，吸水量＜1.0kg/m²；系统30次冻融循环后保护层无空鼓、脱落和渗水裂缝，保护层与保温层的拉伸粘结强度≥0.1MPa，破坏部位位于保温层；系统的热阻、抹面层不透水性和保护层蒸气渗透阻符合要求。所用玻纤网耐碱断裂强力≥750N/50mm，耐碱强力保留率≥50%。节能效果可以满足行业标准《外墙外保温技术规程》的要求。 | 该系统是用锚栓或预埋钢筋等机械固定件，将未穿透的EPS钢丝网架板固定在墙体外侧，并在表面做掺外加剂水泥砂浆抹面层和饰面层。机械固定件设置必须经计算确定，腹丝、钢丝网、金属件应镀锌或作防锈处理，镀锌后再焊接时，焊接点必须进行防腐处理。系统抗风压值不小于风荷载设计值，经耐侯试验后，系统表面不出现渗水裂缝、空鼓、起皮、剥落。首层墙面和门窗口易受碰撞部位抗冲击10J级，二层以上墙面3J 级。 | 无更正内容 |  | 无更正内容
注：“原内容”中，用下划线示意的部分是需要更正的内容。
11 | 102 | 五 建 筑 节 能 | 外围护结构保温隔热技术 | 外墙保温技术 | 胶粉聚苯颗粒外墙外保温系统 |  | 推 |  | 该系统是将胶粉聚苯颗粒保温浆料抹在墙体外侧作为保温层，并在外表面再做耐碱玻纤网格布拉裂砂浆保护层和饰面层。该系统抗风压值Rd不小于风荷载设计值，安全系数K≥ 1.5；首层墙面和门窗口易受碰撞部位10J级，二层以上墙面3J级；水中浸泡1h，系统吸水量＜1.0kg/m²；30次冻融循环后保护层无空鼓、脱落和渗水裂缝，保护层与保温层的拉伸粘结强度≥0.1MPa；系统的保温隔热性能、抹面层不透水性和保护层蒸气渗透阻符合要求。玻纤网耐碱断裂强力≥750N/50mm，耐碱强力保留率≥50%；节能效果可满足行业标准《外墙外保温技术规程》的要求。 | 该系统是将胶粉聚苯颗粒保温浆料抹在墙体外侧作为保温层，并在外表面做玻纤网格布聚合物砂浆保护层和饰面层。常温常湿的情况下保温材料导热系数≤0.06W/（m· K），系统抗拉强度＞0.10MPa。玻纤网耐碱断裂强力≥750N/50mm，耐碱断裂强力保留率≥50%。系统抗风压值不小于风荷载设计值，经耐侯试验后，系统表面不出现渗水裂缝、空鼓、起 皮、剥落。首层墙面和门窗口易受碰撞部位抗冲击10J级，二层以上墙面3J 级。 | 无更正内容 |  | 无更正内容
注：“原内容”中，用下划线示意的部分是需要更正的内容。
12 | 109 | 五 建筑节能 | 外围护结构保温隔热技术 | 建筑门窗 | 非中空玻璃单框双玻门窗 |  | 禁 | 限 | 无更正内容 |  | 禁止用于房屋建筑 | 不得用于城镇住宅建筑和公共建筑 | 无更正内容
13 | 110 |  |  |  | 框厚50（含50）mm以下单腔结构型材的塑料平开窗
14 | 113 |  |  |  | 32系列实腹钢窗 | [6 empty] | 不得用于住宅建筑
15 | 114 |  |  |  | 25系列、35系列空腹钢窗
16 | 122 |  | 采暖供热节能技术 | 采暖节能技术 | 内腔粘砂灰铸铁散热器 |  | 限 |  |  |  | 无更正内容 |  | 2006年1月1日起执行 | 2005年1月1日起执行
注：“原内容”中，用下划线示意的部分是需要更正的内容。
17 | 160 | 六 新 型 建 材 与 施 工 | 施工机具 | 塔式起重机 | QT60~80塔式起重机 | QT60/80塔式起重机 | 禁 |  | 无更正内容 |  | 无更正内容 |  | 无更正内容
18 | 178 |  | 建筑防水工程 | 密封材料 | 建筑用硅酮结构密封胶 |  | 推 |  | 物理性能应符合GB16776-2004的要求。主要特点为：具有耐紫外线、耐臭氧、耐候性能好、粘结力强和使用寿命长等特点。 | 物理性能应符合GB16776-1997的要求。主要特点为：具有耐紫外线、耐臭氧、耐候性能好、粘结力强和使用寿命长等特点。 | 建筑幕墙和石材等结构粘结和密封工程 | 玻璃幕墙、金属板幕墙的结构性粘接装配和隐框、半隐框及点支承玻璃幕墙用中空玻璃的第二道结构性粘接密封。
19 | 179 |  |  |  | 硅酮建筑密封膏 | 硅酮建筑密封胶 |  |  | 物理性能应符合JC/T881-2001和JC/T882-2001的要求。位移能力为±20%以上，并具有与玻璃、陶瓷和混凝土等材料的粘结力强，耐久性好，使用温度范围宽等特点。 | 物理性能应符合GB/T14683-2003的要求。位移能力为±20%以上，并具有与玻璃、陶瓷和混凝土等材料的粘结力强，耐久性好，使用温度范围宽等特点。 | 无更正内容
注：“原内容”中，用下划线示意的部分是需要更正的内容。
20 | 181 | 六 新 型 建 材 与 施 工 | 建筑防水工程 | 密封材料 | 聚氨酯建筑密封膏 |  | 推 |  | 物理性能应符合JC482-92中一等品和优等品的要 求。主要特点为：粘结力强，耐腐蚀性好，在低温条件下仍具有较好的弹性和延伸率。 | 物理性能应符合JC/T482-2003中一等品和优等品的要求。主要特点为：粘结力强，耐腐蚀性好，在低温条件下仍具有较好的弹性和延伸率。 | 无更正内容 |  | 无更正内容
21 | 194 |  | 建筑涂料 | 树脂装饰系统 | 合成树脂复合涂层仿幕墙装饰系统 | 合成树脂幕墙装饰系统 |  |  | 主要技术指标：人工老化≥2500h、耐洗刷性≥5000次、耐冻融循环≥10 次、耐化学污染好、耐污染性≤10%、系统粘结强度≥1.2MPa、柔性伸长率≥ 150%。主要特点为：综合单价低，安全性能好，节能环保，能够在水泥抹灰基层、瓷砖基层、金属基面、木材基面、保温基面上方便施 工。 | 主要技术指标：人工老化≥1500～3000h，耐洗刷性≥6000～10000次,耐冻融循环≥10次，耐沾污性≤10%，系统粘结强度≥1.2MPa，抗拉强度≥2.5MPa,扯断伸长率≥ 3%。主要特点为：综合单价低，安全性能好，节能环保，能够在水泥抹灰基层、瓷砖基层、金属基面、木材基面、保温基面上方便施 工。
注：“原内容”中，用下划线示意的部分是需要更正的内容。
22 | 195 | 六 新 型 建 材 与 施 工 | 建筑涂料 | 树脂装饰系统 | 环保节能型硅丙聚合物基复合材料装饰系统 |  | 推 |  | 主要技术指标：人工老化≥2000h、耐洗刷性≥4500次、耐冻融循环≥10 次、耐化学污染好、耐粘污性≤10%、系统粘结强度≥1.1MPa、柔性伸长率≥150%。主要特点为：综合单价低，安全性能好，节能环保，能够在水泥抹灰基 层、瓷砖基层、金属基面、木材基面、保温基面上方便施工。 | 环保节能型硅丙聚合物基复合材料系统分两个类型：1、柔性系统：其主要技术指标为人工老化≥1500h，耐洗刷性≥5000次，耐冻融循环≥10次，耐粘污性≤10%，系统粘结强度≥1.1MPa；2、弹性系统：其主要技术指标为人工老化≥1500h，耐洗刷性≥5000次，耐冻融循环≥10次，耐沾污性≤15%，系统粘结强度≥0.9MPa，断裂伸长率≥150%。主要特点为：综合单价低，安全性能好，节能环保，能够在水泥抹灰基层、瓷砖基层、金属基面、木材基面、保温基面上方便施工。 | 无更正内容 |  | 无更正内容
注：“原内容”中，用下划线示意的部分是需要更正的内容。
23 | 196 | 六 新 型 建 材 与 施 工 | 建筑涂料 | 钢结构防火涂料 | 无矿物纤维、低含量苯类溶剂型钢结构防火涂料 | 低含量苯类溶剂型钢结构防火涂料 | 推 |  | 无更正内容 |  | 建筑物及构筑物室内钢结构防火工程 | 建筑物及构筑物室内、外钢结构防火工程 | 无更正内容
24 | 197 |  |  |  | 含矿物纤维或高含量苯系溶剂的钢结构防火涂料 | 矿物纤维防火喷涂材料和高含量苯类溶剂型钢结构防火涂料 | 限 |  |  |  | 无更正内容
25 | 198 |  |  | 木器涂料 | 水性木器涂料 | 水性木器漆 | 推
26 | 199 |  | 建筑涂料配套材料 | 内墙腻子 | 耐水腻子 |  |  |  | 耐水性好，粘结强度高，产品性能符合JG/T3049-1998标准的要求，有害物质限量参照GB1858-2001标准的要求。 | 耐水性好，粘结强度高，产品性能符合JG/T3049-1998标准的要求，有害物质限量参照GB18582-2001标准的要求。
27 | 200 |  | 建筑粘结剂 | 水性粘结剂 | 无醛粘结剂 |  |  |  | 产品性能参照JC438-91的要求，游离甲醛≤0.18kg，其它有害物质限量符合GB18583-2001要求。 | 产品性能参照JC438-91的要求，游离甲醛≤0.1g/kg，其它有害物质限量符合GB18583-2001要求。
注：“原内容”中，用下划线示意的部分是需要更正的内容。